## Hoja1
Lo bueno (o malo…) del programa CellC es que se puede ir haciendo de una en una, de forma que a cada foto le puedes aplicar un treshold diferente y ves directamente si ha seleccionado bien los nucleos o no, mientras que D. Moratal suele aplicar simepre el mismo
treshold. Esto podría ser malo porque en los sandwiches las imágenes siempre son peores que en los controles. Aunque dan resultados diferentes, la tendencia entre las diferentes condiciones es similar
| Muestras | 2012.01.09 | [5 empty] | 2012.01.31 | [5 empty] | 2012.02.17 |  |  |  | 2012.04.17
|  | Sin watershed |  | Con watershed |  | CellC |  | Sin watershed |  | Con watershed |  | CellC |  | Sin watershed | Con watershed | CellC |  | CellC
| C+ Glass+Col I | 58.83422 | 4.609597 | 62.89491 | 5.428329 | 51.0728 | 3.1286 | 53.87688 | 4.469623 | 58.95881 | 6.791727 | 41.67687 | 6.051602 |  |  | 35.89703 | 6.377538 | 34.87478 | 7.684674
| C+ PEAspc | 68.29588 | 8.469683 | 71.57318 | 5.657447 | 62.91 | 6.366 | 52.99484 | 7.719056 | 64.6544 | 8.916549 | 56.73416 | 7.696976 |  |  | - | -
| C+ PLLAa | 78.98176 | 7.274776 | 71.58815 | 8.418421 | 64.7495 | 7.9768 | 74.6727 | 4.342476 | 72.97577 | 5.441594 | 60.89836 | 10.39339 |  |  | 41.71501 | 7.896861 | 35.49962 | 16.42633
| C+ PLLAspc | 63.75951 | 6.708544 | 64.08845 | 5.991835 | 55.541 | 4.485 | 61.73743 | 4.688862 | 65.62026 | 5.101896 | 54.05086 | 3.047043 |  |  | 42.73966 | 8.082982 | 30.21242 | 6.580782
| C+ PLLA solvent cast | - | - | - | - | - | - | - | - | - | - | - | - |  |  | 36.42311 | 4.072428
| Sand PLLAa-PLLAa | 73.33084 | 8.622499 | 74.51604 | 8.503544 | 62.647 | 5.1 | 100 | 0 | 99.55882 | 1.395122 |  |  |  |  | No repetido:dificil alinear fibras
| Sand PLLAspc-PLLAa | 64.55734 | 7.110039 | 62.71643 | 10.64186 | 50.02 | 8.7 | 99.39394 | 1.355193 | 99.44444 | 1.24226 | Celulas muertas no lo hago |  |  |  | Células muertas
| Sand PLLAspc-PLLAfilm | 47.08681 | 4.994207 | 50.36546 | 6.26174 | No hecho mala IF |  | 86.34433 | 11.12222 | 96.26379 | 8.679666 | 84.00739 | 13.00465 |  |  | 77.90361 | 19.23788 | 77.05779 | 17.96028
| Sand PLLAa-PLLAsolvent | - | - | - | - | - | - | - | - | - | - | - | - |  |  | 30.92785 | 6.127065 | 73.75351 | 12.84883
| Sand PLLAa-PLLAsolvent cast FN-BSAarriba | - | - | - | - | - | - | - | - | - | - | - | - |  |  | 32.61962 | 6.449469 | 69.19957 | 14.09351
| Sand PLLAspc-PLLAsolvent cast FN-BSAarriba | - | - | - | - | - | - | - | - | - | - | - | - |  |  | 64.11482224 | 12.35261329 | 51.18846 | 5.260565
Mala IF en fotos
|  | Mala IF en fotos | [5 empty] | Muy raro…y la IF salió muy mal esta vez casi no se ve marcaje | [7 empty] | En mis notas esta escrito
|  | El único día que se hacen los experimentos con anillas de teflón!!! | [5 empty] | Células en mal estado porque aquí ya se hizo con anillas de metal ariba | [7 empty] | que mucha diferenciación!!
En rojo los datos en los que se ha eliminado algún dato porque se desvía de la media
El guión "-" significa que ese día no se hizo esa condición
Lon controles de Colágeno dan altos los primeros experimentos pero a Marco le daban igual. Supongo que será por el critubo elegido

## Hoja2
|  | 2012-01-09 |  | 2012-01-31 |  | 2012-02-17 |  | 2012-03-13 |  | 2012-04-14 |  | comparable
material | protein | diff | desv | diff | desv | diff | desv | diff | desv | % Dif | desvest | dataset
C-Glass | COL+FN | 51.1 | 3.1 | 41.6 | 6.1 | 35.9 | 6.4 |  |  | 34.87478 | 7.684674 | 4
C-PLAspc | FN | 55.9 | 4.5 | 54.1 | 3 | 42.7 | 8.1 |  |  | 30.21242 | 6.580782 | 4
C-PLAa | FN | 64.7 | 8 | 60.9 | 10.4 | 41.7 | 7.9 | 60 |  | 35.49962 | 16.42633 | 4
PLAspc-PLAa | FN-FN | 50.05 | 8.7 | dead(metal) |  | dead |  | 49 |  |  |  | 2
PLAspc-PLAfilm | FN-FN | no salió la IF |  | 84 | 13 | 77.9 | 19.2 |  |  | 77.05779 | 17.96028 | 3
PLAa-PLAfilm |  | - |  |  |  | 30.9 | 6.1 |  |  | 73.75351 | 12.84883 | 1 ó 2
PLAa-PLAa | FN-FN | 62.6 | 5.1 | - |  | - | [5 empty] | 1
PLAa-PLAfilm | FN-BSA | - |  | no salió |  | 32.6 | 6.4 |  |  | 69.19957 | 14.09351 | 1 ó 2
PLAspc-PLAfilm | FN-BSA | - |  | - |  | 64.11482224 | 12.35261329 |  |  | 51.18846 | 5.260565 | 2
%Dif normalizando con C+ Col I
normalizado respecto C-glass | [13 empty] | Resultado final
C-Glass | COL+FN | 1 |  | 1 |  | 1 |  |  |  | 1 |  |  | C+ Col I | 1 | 0
C-PLAspc | FN | 1.093933 |  | 1.300481 |  | 1.189415 |  |  |  | 0.8663114 |  |  | C+ PLLAspc | 1.112535 | 0.1845772
C-PLAa | FN | 1.266145 |  | 1.463942 |  | 1.16156 |  | 1.46 |  | 1.017917 |  |  | C+ PLLAa | 1.273913 | 0.1929749
PLAspc-PLAa | FN-FN | 0.9794521 | [5 empty] | 0.9607843 |  | 0 |  |  | Sand PLLAspc-PLLAa FN-FN | 0.6467455 | 0.5601758
PLAspc-PLAfilm | FN-FN | no salió la IF |  | 2.019231 |  | 2.169916 |  |  |  | 2.209556 |  |  | Sand PLLAspc-PLLAfilm FN-FN | 2.132901 | 0.1004169
PLAa-PLAfilm | [5 empty] | 0.8607242 |  |  |  | 2.11481 |  |  | Sand PLLAa-PLLAfilm | 1.487767 | 0.8867723
PLAa-PLAa | FN-FN | 1.225049 |  | - |  | - |  |  |  | 0 |  |  | Sand PLLAa-PLLAa FN-FN | 1.225049
PLAa-PLAfilm | FN-BSA |  |  | no salió |  | 0.908078 |  |  |  | 1.98423 |  |  | Sand PLLAa-PLLAfilm FN-BSA | 1.446154 | 0.7609542
PLAspc-PLAfilm | FN-BSA | - |  | - |  | 1.785928 |  |  |  | 1.467779 |  |  | Sand PLLAspc-PLLAfilm FN-BSA | 1.626854 | 0.2249655
%Dif normalizado con C+ Col I y eliminando los datos que se salen de lo normal o con mala IF
[15 empty] | Diferenciacion | Desvest | Comparable dataset
[13 empty] | C+ Col I |  | 1 | 0 | 4
[13 empty] | C+ PLLAspc |  | 1.19461 | 0.1033716 | 3
[13 empty] | C+ PLLAa |  | 1.297216 | 0.153567 | 3
[13 empty] | Sand PLLAspc-PLLAa FN-FN |  | 0.9701182 | 0.01320009 | 2
Sand PLLAspc-PLLAa FN-BSA
[13 empty] | Sand PLLAspc-PLLAfilm FN-FN |  | 2.132901 | 0.1004169 | 3
[13 empty] | Sand PLLAa-PLLAfilm FN-FN |  | 2.11481 | 0.3684275 | 1
[13 empty] | Sand PLLAa-PLLAa FN-FN |  | 1.225049 | 0.09980431
[13 empty] | Sand PLLAa-PLLAfilm FN-BSA |  | 1.98423 | 0.4041176 | 1
[13 empty] | Sand PLLAspc-PLLAfilm FN-BSA |  | 1.626854 | 0.2249655 | 2
Cuando se pone PLLAfilm arriba aumenta mucho la diferenciacion, aunque al igual que pasa con los controles, cuando hay PLLAa abajo los myotubos son menos grandes
Cuando se pone PLLAfilm arriba con BSA tb hay mucha diferenciación. Se debería mirar si es diferente del control y si llega a como con FN arriba o se queda a un poquito menos
Dado que sand PLLAa-PLLAfilm lo hemos hecho 2 veces y una de ella la IF salió un poco mal (tengo apuntado que mucha dif y hay fotos de campo claro q se ven celulas tipo myotubo
pero el marcaje no fue muy bueno) yo cogería los valores del día que salió bien (17.04.2012) y pondría la desvest de ese mismo día.
Tabla definitiva
[15 empty] | Diferenciacion | Desvest | Comparable dataset
[13 empty] | C+ Col I |  | 1 | 0 | 4
[13 empty] | C+ PLLAspc |  | 1.19461 | 0.1033716 | 3
[13 empty] | C+ PLLAa |  | 1.297216 | 0.153567 | 3
[13 empty] | Sand PLLAspc-PLLAa FN-FN |  | 0.9701182 | 0.01320009 | 2
Sand PLLAspc-PLLAa FN-BSA
[13 empty] | Sand PLLAspc-PLLAfilm FN-FN |  | 2.132901 | 0.1004169 | 3
[13 empty] | Sand PLLAspc-PLLAfilm FN-BSA |  | 1.626854 | 0.2249655 | 2
[13 empty] | Sand PLLAa-PLLAfilm FN-FN |  | 2.11481 | 0.3684275 | 1
[13 empty] | Sand PLLAa-PLLAfilm FN-BSA |  | 1.98423 | 0.4041176 | 1

## estadisticos
normalizado respecto C-glass
C-Glass | COL+FN | 1 |  | 1 |  | 1 |  |  |  | 1
C-PLAspc | FN | 1.093933 |  | 1.300481 |  | 1.189415 |  |  |  | 0.8663114
C-PLAa | FN | 1.266145 |  | 1.463942 |  | 1.16156 |  | 1.46 |  | 1.017917
PLAspc-PLAa | FN-FN | 0.9794521 | [5 empty] | 0.9607843 |  | 0
PLAspc-PLAfilm | FN-FN | no salió la IF |  | 2.019231 |  | 2.169916 |  |  |  | 2.209556
PLAa-PLAfilm | [5 empty] | 0.8607242 |  |  |  | 2.11481
PLAa-PLAa | FN-FN | 1.225049 |  | - |  | - |  |  |  | 0
PLAa-PLAfilm | FN-BSA |  |  | no salió |  | 0.908078 |  |  |  | 1.98423
PLAspc-PLAfilm | FN-BSA | - |  | - |  | 1.785928 |  |  |  | 1.467779
Media
C+ Col I | 1 | 1 | 1 |  | 1
C+ PLLAspc | 1.093933 | 1.300481 | 1.189415 |  | 1.19461
C+ PLLAa | 1.266145 | 1.463942 | 1.16156 |  | 1.297216
Sand PLLAspc-PLLAa FN-FN | 0.9794521 | 0.9607843 |  |  | 0.9701182
Sand PLLAspc-PLLAfilm FN-FN | 2.019231 | 2.169916 | 2.209556 |  | 2.132901
Sand PLLAa-PLLAfilm FN-FN | 2.11481 |  |  |  | 2.11481
Sand PLLAa-PLLAa FN-FN | 1.225049 |  |  |  | 1.225049
Sand PLLAa-PLLAfilm FN-BSA | 1.98423 |  |  |  | 1.98423
Sand PLLAspc-PLLAfilm FN-BSA | 1.785928 | 1.467779 |  |  | 1.626854
El análisis se debe hacer como siempre? Influye el haber normalizado? Se deberían aparear datos por días?
| C+ Col I | 1 | 1 | 1 |  | Análisis de varianza de un factor
| C+ PLLAspc | 1.093933 | 1.300481 | 1.189415
RESUMEN
[6 empty] | Grupos | Cuenta | Suma | Promedio | Varianza
[6 empty] | C+ Col I | 3 | 3 | 1 | 0
|  | Todos los controles son diferentes al C+ Col I |  |  |  | C+ PLLAspc | 3 | 3.583829 | 1.19461 | 0.01068569
ANÁLISIS DE VARIANZA
[6 empty] | Origen de las variaciones | Suma de cuadrados | Grados de libertad | Promedio de los cuadrados | F | Probabilidad | Valor crítico para F
[6 empty] | Entre grupos | 0.05680944 | 1 | 0.05680944 | 10.63281 | 0.03105739 | 7.708647
[6 empty] | Dentro de los grupos | 0.02137137 | 4 | 0.005342843
[6 empty] | Total | 0.07818081 | 5
| C+ Col I | 1 | 1 | 1 |  | Análisis de varianza de un factor
| C+ PLLAa | 1.266145 | 1.463942 | 1.16156
RESUMEN
[6 empty] | Grupos | Cuenta | Suma | Promedio | Varianza
[6 empty] | C+ Col I | 3 | 3 | 1 | 0
[6 empty] | C+ PLLAa | 3 | 3.891647 | 1.297216 | 0.02358283
Todos los controles son diferentes al C+ Col I
ANÁLISIS DE VARIANZA
[6 empty] | Origen de las variaciones | Suma de cuadrados | Grados de libertad | Promedio de los cuadrados | F | Probabilidad | Valor crítico para F
[6 empty] | Entre grupos | 0.1325057 | 1 | 0.1325057 | 11.23747 | 0.02850961 | 7.708647
[6 empty] | Dentro de los grupos | 0.04716566 | 4 | 0.01179142
[6 empty] | Total | 0.1796714 | 5
| C+ Col I | 1 | 1 | 1 |  | Análisis de varianza de un factor
| Sand PLLAspc-PLLAa FN-FN | 0.9794521 | 0.9607843
RESUMEN
[6 empty] | Grupos | Cuenta | Suma | Promedio | Varianza
[6 empty] | C+ Col I | 3 | 3 | 1 | 0
[6 empty] | Sand PLLAspc-PLLAa FN-FN | 2 | 1.940236 | 0.9701182 | 0.0001742423
ANÁLISIS DE VARIANZA
[6 empty] | Origen de las variaciones | Suma de cuadrados | Grados de libertad | Promedio de los cuadrados | F | Probabilidad | Valor crítico para F
[6 empty] | Entre grupos | 0.001071507 | 1 | 0.001071507 | 18.44858 | 0.02320943 | 10.12796
[6 empty] | Dentro de los grupos | 0.0001742423 | 3 | 5.808076e-05
[6 empty] | Total | 0.00124575 | 4
| Sand PLLAspc-PLLAfilm FN-FN | 2.019231 | 2.169916 | 2.209556 |  | Análisis de varianza de un factor
| Sand PLLAspc-PLLAfilm FN-BSA | 1.785928 | 1.467779
RESUMEN
[6 empty] | Grupos | Cuenta | Suma | Promedio | Varianza
[6 empty] | Sand PLLAspc-PLLAfilm FN-FN | 3 | 6.398704 | 2.132901 | 0.01008356
[6 empty] | Sand PLLAspc-PLLAfilm FN-BSA | 2 | 3.253707 | 1.626854 | 0.05060947
ANÁLISIS DE VARIANZA
[6 empty] | Origen de las variaciones | Suma de cuadrados | Grados de libertad | Promedio de los cuadrados | F | Probabilidad | Valor crítico para F
[6 empty] | Entre grupos | 0.3073011 | 1 | 0.3073011 | 13.02554 | 0.03652705 | 10.12796
[6 empty] | Dentro de los grupos | 0.07077659 | 3 | 0.0235922
[6 empty] | Total | 0.3780777 | 4
Con BSA baja la diferenciacion en Sand PLLAspc-PLLAfilm
| Sand PLLAa-PLLAfilm FN-FN | Solo tenemos datos buenos de 1día así q el estadístico lo hacemos con los datos de ese día
Sand PLLAa-PLLAfilm FN-BSA
|  | Sand PLLAa-PLLAfilm FN-FN | Sand PLLAa-PLLAfilm FN-BSA |  |  | Análisis de varianza de un factor
|  | 50.38168 | 55.11811
|  | 66.94215 | 78 |  |  | RESUMEN
|  | 79.81651 | 90.97744 |  |  | Grupos | Cuenta | Suma | Promedio | Varianza
|  | 80.62016 | 72.22222 |  |  | Sand PLLAa-PLLAfilm FN-FN | 6 | 442.5211 | 73.75351 | 165.0924
|  | 82.19178 | 54.77707 |  |  | Sand PLLAa-PLLAfilm FN-BSA | 6 | 415.1974 | 69.19957 | 198.6271
|  | 82.56881 | 64.10256
ANÁLISIS DE VARIANZA
[6 empty] | Origen de las variaciones | Suma de cuadrados | Grados de libertad | Promedio de los cuadrados | F | Probabilidad | Valor crítico para F
[6 empty] | Entre grupos | 62.21527 | 1 | 62.21527 | 0.3421058 | 0.5715765 | 4.964603
[6 empty] | Dentro de los grupos | 1818.597 | 10 | 181.8597
[6 empty] | Total | 1880.812 | 11
Eliminando los valores en rojo de la izquierda sí da significativo (abajo)
|  | Sand PLLAa-PLLAfilm FN-FN | Sand PLLAa-PLLAfilm FN-BSA |  |  | Análisis de varianza de un factor
|  | 66.94215 | 55.11811
|  | 79.81651 | 78 |  |  | RESUMEN
|  | 80.62016 | 72.22222 |  |  | Grupos | Cuenta | Suma | Promedio | Varianza
|  | 82.19178 | 54.77707 |  |  | Sand PLLAa-PLLAfilm FN-FN | 5 | 392.1394 | 78.42788 | 42.49266
|  | 82.56881 | 64.10256 |  |  | Sand PLLAa-PLLAfilm FN-BSA | 5 | 324.22 | 64.84399 | 106.0011
| Media | 78.42788 | 64.84399
| desvest | 6.518639 | 10.29568 |  |  | ANÁLISIS DE VARIANZA
[6 empty] | Origen de las variaciones | Suma de cuadrados | Grados de libertad | Promedio de los cuadrados | F | Probabilidad | Valor crítico para F
[6 empty] | Entre grupos | 461.305 | 1 | 461.305 | 6.213125 | 0.03736968 | 5.317655
[6 empty] | Dentro de los grupos | 593.9749 | 8 | 74.24686
[6 empty] | Total | 1055.28 | 9
Si eliminamos este valor sí que hay diferencia con BSA en los sand PLLAa-PLLAspc!!!
Para comparar entre sand PLLAspc-PLLAfilm y Sand PLLAa-PLLAfilm, se podría normalizar cada valor de Sand PLLAa-PLLAfilm y así tener varios datos para poder comparar
Normalizado
|  | Sand PLLAa-PLLAfilm FN-FN | C+ Col I | C+ Col I | Sand PLLAa-PLLAfilm FN-FN | Sand PLLAa-PLLAfilm FN-BSA
|  | 66.94215 | 34.87 | 1 | 1.919763 | 1.580674
|  | 79.81651 |  |  | 2.288974 | 2.23688
|  | 80.62016 |  |  | 2.312021 | 2.071185
|  | 82.19178 |  |  | 2.357092 | 1.570894
|  | 82.56881 |  |  | 2.367904 | 1.83833
[5 empty] | 2.249151 | 1.859593
[5 empty] | 0.1869412 | 0.295259
| Sand PLLAa-PLLAfilm FN-FN | 1.919763 | 2.288974 | 2.312021 | 2.357092 | 2.367904 |  | Análisis de varianza de un factor
| Sand PLLAspc-PLLAfilm FN-FN | 2.019231 | 2.169916 | 2.209556
RESUMEN
[8 empty] | Grupos | Cuenta | Suma | Promedio | Varianza
[8 empty] | Sand PLLAa-PLLAfilm FN-FN | 5 | 11.24575 | 2.249151 | 0.03494701
|  | Da igual si PLLAspc o PLLAa abajo cuando se tapa con film!! | [5 empty] | Sand PLLAspc-PLLAfilm FN-FN | 3 | 6.398704 | 2.132901 | 0.01008356
ANÁLISIS DE VARIANZA
[8 empty] | Origen de las variaciones | Suma de cuadrados | Grados de libertad | Promedio de los cuadrados | F | Probabilidad | Valor crítico para F
[8 empty] | Entre grupos | 0.0253386 | 1 | 0.0253386 | 0.9504639 | 0.3672524 | 5.987378
[8 empty] | Dentro de los grupos | 0.1599551 | 6 | 0.02665919
[8 empty] | Total | 0.1852937 | 7
| Sand PLLAa-PLLAfilm FN-BSA | 1.580674 | 2.23688 | 2.071185 | 1.570894 | 1.83833 |  | Análisis de varianza de un factor
| Sand PLLAspc-PLLAfilm FN-BSA | 1.785928 | 1.467779
RESUMEN
[8 empty] | Grupos | Cuenta | Suma | Promedio | Varianza
[8 empty] | Sand PLLAa-PLLAfilm FN-BSA | 5 | 9.297963 | 1.859593 | 0.08717788
[8 empty] | Sand PLLAspc-PLLAfilm FN-BSA | 2 | 3.253707 | 1.626854 | 0.05060947
ANÁLISIS DE VARIANZA
[8 empty] | Origen de las variaciones | Suma de cuadrados | Grados de libertad | Promedio de los cuadrados | F | Probabilidad | Valor crítico para F
[8 empty] | Entre grupos | 0.07738207 | 1 | 0.07738207 | 0.9689206 | 0.3701529 | 6.607891
[8 empty] | Dentro de los grupos | 0.399321 | 5 | 0.0798642
[8 empty] | Total | 0.4767031 | 6
| Sand PLLAspc-PLLAfilm FN-FN | 2.019231 | 2.169916 | 2.209556 |  |  | Análisis de varianza de un factor
| C+ PLLAspc | 1.093933 | 1.300481 | 1.189415
RESUMEN
[7 empty] | Grupos | Cuenta | Suma | Promedio | Varianza
[7 empty] | Sand PLLAspc-PLLAfilm FN-FN | 3 | 6.398704 | 2.132901 | 0.01008356
[7 empty] | C+ PLLAspc | 3 | 3.583829 | 1.19461 | 0.01068569
ANÁLISIS DE VARIANZA
[7 empty] | Origen de las variaciones | Suma de cuadrados | Grados de libertad | Promedio de los cuadrados | F | Probabilidad | Valor crítico para F
[7 empty] | Entre grupos | 1.320586 | 1 | 1.320586 | 127.1675 | 0.0003523448 | 7.708647
[7 empty] | Dentro de los grupos | 0.04153849 | 4 | 0.01038462
[7 empty] | Total | 1.362125 | 5
| C+ PLLAspc | 1.093933 | 1.300481 | 1.189415 |  |  | Análisis de varianza de un factor
| Sand PLLAspc-PLLAfilm FN-BSA | 1.785928 | 1.467779
RESUMEN
[7 empty] | Grupos | Cuenta | Suma | Promedio | Varianza
[7 empty] | C+ PLLAspc | 3 | 3.583829 | 1.19461 | 0.01068569
[7 empty] | Sand PLLAspc-PLLAfilm FN-BSA | 2 | 3.253707 | 1.626854 | 0.05060947
ANÁLISIS DE VARIANZA
[7 empty] | Origen de las variaciones | Suma de cuadrados | Grados de libertad | Promedio de los cuadrados | F | Probabilidad | Valor crítico para F
[7 empty] | Entre grupos | 0.2242017 | 1 | 0.2242017 | 9.344221 | 0.05513038 | 10.12796
[7 empty] | Dentro de los grupos | 0.07198085 | 3 | 0.02399362
[7 empty] | Total | 0.2961825 | 4
| C+ PLLAspc | 1.093933 | 1.300481 | 1.189415 |  |  | Análisis de varianza de un factor
| Sand PLLAspc-PLLAa FN-FN | 0.9794521 | 0.9607843
RESUMEN
[7 empty] | Grupos | Cuenta | Suma | Promedio | Varianza
[7 empty] | C+ PLLAspc | 3 | 3.583829 | 1.19461 | 0.01068569
[7 empty] | Sand PLLAspc-PLLAa FN-FN | 2 | 1.940236 | 0.9701182 | 0.0001742423
ANÁLISIS DE VARIANZA
[7 empty] | Origen de las variaciones | Suma de cuadrados | Grados de libertad | Promedio de los cuadrados | F | Probabilidad | Valor crítico para F
[7 empty] | Entre grupos | 0.06047576 | 1 | 0.06047576 | 8.420613 | 0.06240937 | 10.12796
[7 empty] | Dentro de los grupos | 0.02154561 | 3 | 0.007181872
[7 empty] | Total | 0.08202137 | 4
| C+ PLLAa | 1.266145 | 1.463942 | 1.16156 |  |  | Análisis de varianza de un factor
| Sand PLLAa-PLLAfilm FN-FN | 1.919763 | 2.288974 | 2.312021 | 2.357092 | 2.367904
RESUMEN
[7 empty] | Grupos | Cuenta | Suma | Promedio | Varianza
[7 empty] | C+ PLLAa | 3 | 3.891647 | 1.297216 | 0.02358283
[7 empty] | Sand PLLAa-PLLAfilm FN-FN | 5 | 11.24575 | 2.249151 | 0.03494701
ANÁLISIS DE VARIANZA
[7 empty] | Origen de las variaciones | Suma de cuadrados | Grados de libertad | Promedio de los cuadrados | F | Probabilidad | Valor crítico para F
[7 empty] | Entre grupos | 1.699088 | 1 | 1.699088 | 54.52969 | 0.0003164045 | 5.987378
[7 empty] | Dentro de los grupos | 0.1869537 | 6 | 0.03115895
[7 empty] | Total | 1.886041 | 7
| C+ PLLAa | 1.266145 | 1.463942 | 1.16156 |  |  | Análisis de varianza de un factor
| Sand PLLAa-PLLAfilm FN-BSA | 1.580674 | 2.23688 | 2.071185 | 1.570894 | 1.83833
RESUMEN
[7 empty] | Grupos | Cuenta | Suma | Promedio | Varianza
[7 empty] | C+ PLLAa | 3 | 3.891647 | 1.297216 | 0.02358283
[7 empty] | Sand PLLAa-PLLAfilm FN-BSA | 5 | 9.297963 | 1.859593 | 0.08717788
ANÁLISIS DE VARIANZA
[7 empty] | Origen de las variaciones | Suma de cuadrados | Grados de libertad | Promedio de los cuadrados | F | Probabilidad | Valor crítico para F
[7 empty] | Entre grupos | 0.5930021 | 1 | 0.5930021 | 8.987668 | 0.02407199 | 5.987378
[7 empty] | Dentro de los grupos | 0.3958772 | 6 | 0.06597953
[7 empty] | Total | 0.9888793 | 7

## Datos finales
|  | Diferenciacion | Desvest | Comparable dataset
C+ Col I | C+ Col I | 1 | 0 | 4
C+ PLLAspc | C+ p | 1.19461 | 0.1033716 | 3
C+ PLLAa | C+ PLLAa | 1.297216 | 0.153567 | 3
Sand PLLAspc-PLLAa FN-FN | Sand PLLAspc-PLLAa FN-FN | 0.9701182 | 0.01320009 | 2
Sand PLLAspc-PLLAa FN-BSA | Sand PLLAspc-PLLAa FN-BSA
Sand PLLAspc-PLLAfilm FN-FN | Sand PLLAspc-PLLAfilm FN-FN | 2.132901 | 0.1004169 | 3
Sand PLLAa-PLLAfilm FN-FN | Sand PLLAa-PLLAfilm FN-FN | 2.249151 | 0.1869412 | 1 | * significa menor de 0.05
Sand PLLAa-PLLAa FN-FN | Sand PLLAa-PLLAa FN-FN | 1.225049 | 0.09980431
Sand PLLAa-PLLAfilm FN-BSA | Sand PLLAa-PLLAfilm FN-BSA | 1.859593 | 0.295259 | 1 | ** significa menor de 0.01
Sand PLLAspc-PLLAfilm FN-BSA | Sand PLLAspc-PLLAfilm FN-BSA | 1.626854 | 0.2249655 | 2
***Significa menor de 0.001
|  | Diferenciacion | Desvest
| C+ Col I | 1 | 0
| C+ p | 1.19461 | 0.1033716
| C+ a | 1.297216 | 0.153567
| SDWp-a | 0.9701182 | 0.01320009
| SDWp | 2.132901 | 0.1004169
| SDWa | 2.249151 | 0.1869412
Quito el sandwich PLLAa-PLLAa xq no tiene sentido!!!
* significa menor de 0.05
** significa menor de 0.01
***Significa menor de 0.001
|  | Diferenciacion | Desvest
| C+ Col I | 1 | 0
| C+ PLLAspc | 1.19461 | 0.1033716 |  | † significa diferente de control 0.05
| C+ PLLAa | 1.297216 | 0.153567
| Sand PLLAspc-PLLAfilm FN-FN | 2.132901 | 0.1004169
| Sand PLLAspc-PLLAfilm FN-BSA | 1.626854 | 0.2249655
| Sand PLLAa-PLLAfilm FN-FN | 2.249151 | 0.1869412
| Sand PLLAa-PLLAfilm FN-BSA | 1.859593 | 0.295259
*
*
***
***
†

## Figuras Finales
Graficas para las figuras del paper (Ojo!!! aquí no estan las significancias estadisticas!!!!)
| Diferenciacion | Desvest
C+ Col I | 1 | 0
C+ p | 1.19461 | 0.1033716
SDWp | 2.132901 | 0.1004169
SDWp-a | 0.9701182 | 0.01320009
C+ a | 1.297216 | 0.153567 |  |  |  |  | pvalue menor de 0.001!!!!
SDWa | 2.249151 | 0.1869412
| Diferenciacion | Desvest
C+ Col I | 1 | 0
C+ PLLAspc | 1.19461 | 0.1033716 | C+ p | 1.19461 | 0.1033716
C+ PLLAa | 1.297216 | 0.153567 | SDWp | 2.132901 | 0.1004169
Sand PLLAspc-PLLAfilm FN-FN | 2.132901 | 0.1004169 | SDWp BSA | 1.626854 | 0.2249655
Sand PLLAspc-PLLAfilm FN-BSA | 1.626854 | 0.2249655 | C+ a | 1.297216 | 0.153567
Sand PLLAa-PLLAfilm FN-FN | 2.249151 | 0.1869412 | SDWa | 2.249151 | 0.1869412
Sand PLLAa-PLLAfilm FN-BSA | 1.859593 | 0.295259 | SDWa BSA | 1.859593 | 0.295259
|  |  | C+ p | 1.19461 | 0.1033716
|  |  | SDWp | 2.132901 | 0.1004169
|  |  | SDWp BSA | 1.626854 | 0.2249655
|  |  | C+ a | 1.297216 | 0.153567 |  |  | p value entre 0.05 y 0.01
|  |  | SDWa | 2.249151 | 0.1869412
|  |  | SDWa BSA | 1.859593 | 0.295259
Comprobar los estadisticos por si en alguno de puede poner doble ** y xa restarle importancia al dato de que SDWa BSA tiene mas diferenciacion que en el control
|  |  |  | Diferenciacion | Desvest
|  |  | C+ Col I | 1 | 0
|  |  | C+ p | 1.19461 | 0.1033716
|  |  | C+ a | 1.297216 | 0.153567
|  |  | C+ p | 1.19461 | 0.1033716
|  |  | SDWp | 2.132901 | 0.1004169

## Integrative Biology-1
Data from old paper
|  |  | 2012-01-09 |  | 2012-01-31 |  | 2012-02-17 |  | 2012-04-14 |  | %Diff | Desvest
| material | protein | diff | desv | diff | desv | diff | desv | % Dif | desvest
2D | C-PLAspc | FN | 55.9 | 4.5 | 54.1 | 3 | 42.7 | 8.1 | 30.21241609 | 6.580782385 | 45.7281 | 11.88083
SW | PLAspc-PLAfilm | FN-FN |  |  | 84 | 13 | 77.9 | 19.2 | 77.05778705 | 17.9602781 | 79.6526 | 3.78844
SW (BSA) | PLAspc-PLAfilm | FN-BSA |  |  |  |  | 64.11482224 | 12.35261329 | 51.18846287 | 5.260564845 | 57.65164 | 9.140316
Pooling the data
|  | Media | Condition | %Differentiation | Desvest
|  | ITS | 2D | 45.7281 | 11.88083
|  | ITS | FN | 79.6526 | 3.78844
|  | ITS | BSA | 57.65164 | 9.140316